## Hoja 1
RSS025 | m² |  | Pavimento de linóleo, acústico, en rollo.
Pavimento de linóleo, acústico, de 4,0 mm de espesor, con tratamiento antiestático, acabado liso, color a elegir, suministrado en rollos de 200 cm de anchura; peso total: 3500 g/m²; clasificación UPEC: U4 P3 E1 C2; clasificación al uso, según UNE-EN ISO 10874: clase 23 para uso doméstico; clase 34 para uso comercial; clase 42 para uso industrial; reducción del ruido de impactos 16 dB, según UNE-EN ISO 10140; Euroclase Cfl-s1 de reacción al fuego, según UNE-EN 13501-1. Colocación en obra: con adhesivo a base de copolímeros acrílicos modificados en dispersión acuosa, sobre capa fina de nivelación. El precio no incluye la capa fina de nivelación.
Código |  | Unidad |  | Descripción | Rendimiento | Precio unitario | Importe
1 |  |  |  | Materiales
mt18adq020a |  | kg |  | Adhesivo a base de copolímeros acrílicos modificados en dispersión acuosa, sin disolventes, color beige, para aplicar en interiores, para el encolado de pavimentos de PVC, linóleo y moqueta. | 0.375 | 4.09 | 1.53
mt18dsi026a |  | m² |  | Lámina homogénea de linóleo, de 4 mm de espesor, con tratamiento antiestático, obtenida mediante proceso de calandrado y compactado de harinas de corcho y madera, aceite de linaza, resinas y pigmentos naturales, y revestida por su cara inferior con lámina de espuma de poliuretano de 1,5 mm de espesor; acabado liso, color a elegir; suministrada en rollos de 200 cm de anchura; peso total: 3500 g/m²; clasificación UPEC: U4 P3 E1 C2; clasificación al uso, según UNE-EN ISO 10874: clase 23 para uso doméstico; clase 34 para uso comercial; clase 42 para uso industrial; reducción del ruido de impactos 16 dB, según UNE-EN ISO 10140; Euroclase Cfl-s1 de reacción al fuego, según UNE-EN 13501-1. | 1.05 | 31.72 | 33.31
[5 empty] | Subtotal materiales: |  | 34.84
2 |  |  |  | Mano de obra
mo026 |  | h |  | Oficial 1ª instalador de revestimientos flexibles. | 0.18 | 22.13 | 3.98
mo064 |  | h |  | Ayudante instalador de revestimientos flexibles. | 0.1 | 21.02 | 2.1
[5 empty] | Subtotal mano de obra: |  | 6.08
3 |  |  |  | Costes directos complementarios
|  | % |  | Costes directos complementarios | 2 | 40.92 | 0.82
Coste de mantenimiento decenal: 17,11€ en los primeros 10 años. |  |  |  |  | Costes directos (1+2+3): |  | 41.74