## Hoja 1
ZFF020 | m² |  | Sistema ETICS Ecosate® "ISOVER" de aislamiento térmico por el exterior de fachada existente.
Rehabilitación energética de fachada, mediante aislamiento térmico por el exterior, con el sistema Ecosate "ISOVER", con ETE 20/0722, compuesto por: panel rígido de lana de vidrio de alta densidad, no revestido, hidrófobo, modelo Clima 34 "ISOVER", de 60 mm de espesor, fijado al soporte con mortero polimérico Ecosate® Base "ISOVER" y fijaciones mecánicas con taco de expansión con clavo, Ecosate® H1 Eco "ISOVER"; capa de regularización de mortero polimérico Ecosate® Base "ISOVER", armado con malla de fibra de vidrio antiálcalis, Ecosate® Malla "ISOVER", de 3,5x3,8 mm de luz de malla, de 160 g/m² de masa superficial; capa de acabado de revestimiento Ecosate® Basic L "ISOVER", resistente a los rayos ultravioleta, acabado medio, color a elegir, gama Standard, sobre imprimación, Ecosate® Primer "ISOVER", color a elegir, gama Standard. Incluso perfiles de arranque de aluminio, perfiles de cierre superior de aluminio, perfiles de esquina de PVC con malla. El precio incluye la ejecución de remates en los encuentros con paramentos y revestimientos u otros elementos recibidos en su superficie, pero no incluye la preparación de la superficie soporte.
Código |  | Unidad |  | Descripción |  | Rendimiento |  | Precio unitario | Importe
1 |  |  |  | Materiales
mt28iso220h |  | m |  | Perfil de arranque Ecosate® "ISOVER" de aluminio, de 60 mm de anchura, con goterón, para nivelación y soporte de los paneles aislantes de los sistemas de aislamiento térmico por el exterior sobre la línea de zócalo. |  | 0.6 |  | 1.14 | 0.68
mt28iso230h |  | m |  | Perfil de cierre superior, Ecosate® "ISOVER", de aluminio, de 60 mm de anchura, para coronación de los paneles aislantes de los sistemas de aislamiento térmico por el exterior. |  | 0.17 |  | 9.9 | 1.68
mt28iso010a |  | kg |  | Mortero polimérico Ecosate® Base "ISOVER", para adherir los paneles aislantes, previo amasado con agua. |  | 10 |  | 0.79 | 7.9
mt16lvi070t |  | m² |  | Panel rígido de lana de vidrio de alta densidad, no revestido, hidrófobo, modelo Clima 34 "ISOVER", de 60 mm de espesor, según UNE-EN 13162, resistencia térmica 1,75 m²K/W, conductividad térmica 0,034 W/(mK), Euroclase A2-s1, d0 de reacción al fuego según UNE-EN 13501-1, capacidad de absorción de agua a corto plazo <=1 kg/m² y factor de resistencia a la difusión del vapor de agua 1, con código de designación MW-EN 13162-T5-WS-MU1-CS(10)15-TR7,5, de aplicación como aislante térmico y acústico en sistemas compuestos de aislamiento por el exterior de fachadas. |  | 1.05 |  | 14.7 | 15.44
mt28iso090a |  | Ud |  | Taco de expansión, Ecosate® H1 Eco 95 "ISOVER", de 95 mm de longitud, con aro de estanqueidad y clavo para fijación de placas aislantes. |  | 8 |  | 0.34 | 2.72
mt28iso240b |  | m |  | Perfil de PVC con malla de fibra de vidrio, Ecosate® "ISOVER", para formación de goterones. |  | 0.3 |  | 2.55 | 0.77
mt28iso200b |  | m |  | Perfil de esquina Ecosate® "ISOVER" de PVC con malla, para refuerzo de cantos. |  | 0.3 |  | 0.42 | 0.13
mt28iso210h |  | m |  | Perfil de cierre lateral, Ecosate® "ISOVER", de aluminio, de 60 mm de anchura. |  | 0.3 |  | 7.9 | 2.37
mt28iso070a |  | m² |  | Malla de fibra de vidrio antiálcalis, Ecosate® Malla "ISOVER", de 3,5x3,8 mm de luz de malla, de 160 g/m² de masa superficial, para armar morteros. |  | 1.1 |  | 1.6 | 1.76
mt28iso030a |  | kg |  | Imprimación, Ecosate® Primer "ISOVER", color a elegir, gama Standard; para aplicar con rodillo, máquina de proyectar o cepillo. |  | 0.35 |  | 6.3 | 2.21
mt28iso050a |  | kg |  | Revestimiento Ecosate® Basic L "ISOVER", resistente a los rayos ultravioleta, acabado medio, color a elegir, gama Standard, compuesto por resinas acrílicas en dispersión acuosa, pigmentos minerales, fungicidas y aditivos especiales; para aplicar con llana y fratás o con pistola de proyectar. |  | 2.5 |  | 6.3 | 15.75
mt15bas010a |  | m |  | Cordón de polietileno expandido de celdas cerradas, de sección circular de 6 mm de diámetro, para el relleno de fondo de junta. |  | 0.17 |  | 0.06 | 0.01
mt15bas035a |  | Ud |  | Cartucho de masilla elastómera tixotrópica, monocomponente, a base de polímeros híbridos (MS), de color gris, de 600 ml, de alta adherencia, con elevadas propiedades elásticas, resistencia al envejecimiento y a los rayos UV, dureza Shore A aproximada de 25 y alargamiento en rotura > 600%, según UNE-EN ISO 11600. |  | 0.02 |  | 8.24 | 0.16
[6 empty] | Subtotal materiales: |  |  | 51.58
2 |  |  |  | Mano de obra
mo054 |  | h |  | Oficial 1ª montador de aislamientos. |  | 0.109 |  | 22.74 | 2.48
mo101 |  | h |  | Ayudante montador de aislamientos. |  | 0.109 |  | 21.02 | 2.29
mo039 |  | h |  | Oficial 1ª revocador. |  | 0.787 |  | 22.13 | 17.42
mo079 |  | h |  | Ayudante revocador. |  | 0.787 |  | 21.02 | 16.54
[6 empty] | Subtotal mano de obra: |  |  | 38.73
3 |  |  |  | Costes directos complementarios
|  | % |  | Costes directos complementarios |  | 2 |  | 90.31 | 1.81
Coste de mantenimiento decenal: 5,99€ en los primeros 10 años. | [5 empty] | Costes directos (1+2+3): |  |  | 92.12
Referencia y título de la norma |  |  |  |  | Aplicabilidad(a) |  | Obligatoriedad(b) |  | Sistema(c)
EN 13162:2012+A1:2015 |  |  |  |  | 1072020 |  | 1072020 |  | 1/3/4
Productos aislantes térmicos para aplicaciones en la edificación. Productos manufacturados de lana mineral (MW). Especificación.
(a) Fecha de aplicabilidad de la norma armonizada
(b) Fecha en que finaliza el período de coexistencia
(c) Sistema de evaluación y verificación de la constancia de las prestaciones