## Hoja 1
ACR021 | m³ |  | Relleno de zanjas, con áridos reciclados.
Relleno de zanjas con arena de material reciclado mixto de hormigón y cerámica de 0 a 5 mm de diámetro, y compactación en tongadas sucesivas de 25 cm de espesor máximo con rodillo vibrante de guiado manual, hasta alcanzar una densidad seca no inferior al 90% de la máxima obtenida en el ensayo Proctor Modificado, realizado según UNE 103501. El precio no incluye la realización del ensayo Proctor Modificado.
Código |  | Unidad |  | Descripción | Rendimiento | Precio unitario | Importe
1 |  |  |  | Materiales
mt01aro020d |  | t |  | Arena de material reciclado mixto de hormigón y cerámica, de granulometría comprendida entre 0 y 5 mm, suministrada mediante camión. | 1.85 | 8.68 | 16.06
[5 empty] | Subtotal materiales: |  | 16.06
2 |  |  |  | Equipo y maquinaria
mq02cia020j |  | h |  | Camión cisterna, de 8 m³ de capacidad. | 0.006 | 121.25 | 0.73
mq01pan010a |  | h |  | Pala cargadora sobre neumáticos de 120 kW/1,9 m³. | 0.011 | 45.95 | 0.51
mq02roa010a |  | h |  | Rodillo vibrante de guiado manual, de 700 kg, anchura de trabajo 70 cm. | 0.11 | 9.67 | 1.06
[5 empty] | Subtotal equipo y maquinaria: |  | 2.3
3 |  |  |  | Mano de obra
mo087 |  | h |  | Ayudante construcción de obra civil. | 0.334 | 21.02 | 7.02
[5 empty] | Subtotal mano de obra: |  | 7.02
4 |  |  |  | Costes directos complementarios
|  | % |  | Costes directos complementarios | 2 | 25.38 | 0.51
[5 empty] | Costes directos (1+2+3+4): |  | 25.89