## Hoja 1
MPD100 | m² |  | Pavimento drenante "BREINCO".
Pavimento drenante de piezas de 60x40x10 cm Llosa Filtra "BREINCO", con juntas drenantes rellenas con gravilla de 2 a 8 mm de diámetro, acabado Desierto Estándar, con una resistencia a flexotracción de 4 N/mm², una capacidad drenante de 144 l/(m²·min) y con resistencia al deslizamiento Rd>45 según UNE-EN 16165 y resbaladicidad clase 3 según CTE, para tráfico peatonal. Colocación sobre capa de 5 cm de espesor de gravilla de 2 a 8 mm de diámetro. El precio no incluye la base soporte.
Código |  | Unidad |  | Descripción | Rendimiento | Precio unitario | Importe
1 |  |  |  | Materiales
mt18bre010d |  | m² |  | Piezas de 60x40x10 cm Llosa Filtra "BREINCO", con juntas drenantes, acabado Desierto Estándar. | 1 | 33 | 33
mt01arp032a |  | m³ |  | Gravilla caliza de machaqueo de 2 a 8 mm de diámetro. | 0.078 | 24.72 | 1.93
[5 empty] | Subtotal materiales: |  | 34.93
2 |  |  |  | Mano de obra
mo041 |  | h |  | Oficial 1ª construcción de obra civil. | 0.66 | 22.13 | 14.61
mo087 |  | h |  | Ayudante construcción de obra civil. | 0.66 | 21.02 | 13.87
[5 empty] | Subtotal mano de obra: |  | 28.48
3 |  |  |  | Costes directos complementarios
|  | % |  | Costes directos complementarios | 2 | 63.41 | 1.27
Coste de mantenimiento decenal: 9,06€ en los primeros 10 años. |  |  |  |  | Costes directos (1+2+3): |  | 64.68