## Hoja 1
FNB029 | m² |  | Muro de carga, de 15 cm de espesor, de fábrica armada, de bloque de tierra comprimida (BTC), con barras de fibra de vidrio. Sistema "ELEMENTALES".
Muro simple de carga, de 15 cm de espesor, de fábrica armada para revestir de bloque de tierra comprimida (BTC) machihembrado con dos alveolos "ELEMENTALES", de superficie rugosa, color marrón tierra, 30x9x15 cm, resistencia a compresión 4 N/mm², BTC 3, compuesto de tierras seleccionadas estabilizadas con cal hidráulica natural, recibida con mortero de cal aérea, arcilla y áridos seleccionados con granulometría de hasta 2 mm de diámetro, confeccionado en obra, "ELEMENTALES", con bloques en "U" del mismo material, reforzado con barras corrugadas de fibra de vidrio, de 10 mm de diámetro, rendimiento 2 m/m² y hormigón de relleno, preparado en obra, con mortero, compuesto por cal hidráulica natural, tipo NHL 3,5 y tipo NHL 5 y árido silíceo de machaqueo, de 2 a 5 mm de diámetro, vertido con medios manuales, volumen 0,045 m³/m², en dinteles, zunchos horizontales y zunchos verticales. El precio no incluye el zuncho perimetral ni el revestimiento.
Código |  | Unidad |  | Descripción | Rendimiento |  |  | Precio unitario | Importe
1 |  |  |  | Materiales
mt03bte010a |  | Ud |  | Bloque de tierra comprimida (BTC) machihembrado con dos alveolos "ELEMENTALES", de superficie rugosa, color marrón tierra, 30x9x15 cm, resistencia a compresión 4 N/mm², BTC 3, compuesto de tierras seleccionadas estabilizadas con cal hidráulica natural, con propiedades bioclimáticas. Según UNE 41410. | 30.45 |  |  | 1.1 | 33.5
mt03bte020a |  | Ud |  | Bloque en "U" de tierra comprimida (BTC) machihembrado con dos alveolos "ELEMENTALES", de superficie rugosa, color marrón tierra, 30x9x15 cm, resistencia a compresión 4 N/mm², BTC 3, compuesto de tierras seleccionadas estabilizadas con cal hidráulica natural, con propiedades bioclimáticas. Según UNE 41410. | 3.413 |  |  | 1.1 | 3.75
mt09mie010c |  | m³ |  | Mortero de cal aérea, arcilla y áridos seleccionados con granulometría de hasta 2 mm de diámetro, confeccionado en obra, "ELEMENTALES", suministrado en sacos Big Bag. | 0.018 |  |  | 240 | 4.32
mt16cia010b |  | Ud |  | Tapón de fibras de madera, de 122 mm de diámetro. | 0.3 |  |  | 1.55 | 0.47
mt07bfv010a |  | m |  | Barra corrugada de fibra de vidrio embebida en una matriz epoxi, de 10 mm de diámetro. | 2 |  |  | 4.74 | 9.48
mt16pdg012b |  | Ud |  | Brida de plástico, para atado de barras corrugadas de fibra de vidrio. | 2 |  |  | 0.05 | 0.1
mt08aaa010a |  | m³ |  | Agua. | 0.005 |  |  | 1.5 | 0.01
mt09rem220a |  | kg |  | Mortero, compuesto por cal hidráulica natural, tipo NHL 3,5 y tipo NHL 5, puzolanas, áridos seleccionados, aditivos y microfibras, resistencia a compresión 15 N/mm², con muy bajo contenido de sustancias orgánicas volátiles (VOC), M-15, según UNE-EN 998-2. | 50.175 |  |  | 0.93 | 46.66
mt01arg010a |  | m³ |  | Árido silíceo de machaqueo, de 2 a 5 mm de diámetro. | 0.016 |  |  | 15.5 | 0.25
[5 empty] | Subtotal materiales: |  |  |  | 98.54
2 |  |  |  | Equipo y maquinaria
mq06hor010 |  | h |  | Hormigonera eléctrica con una capacidad de amasado de 160 l. | 0.03 |  |  | 3.45 | 0.1
[5 empty] | Subtotal equipo y maquinaria: |  |  |  | 0.1
3 |  |  |  | Mano de obra
mo021 |  | h |  | Oficial 1ª construcción en trabajos de albañilería. | 0.483 |  |  | 23.1 | 11.16
mo114 |  | h |  | Peón ordinario construcción en trabajos de albañilería. | 0.652 |  |  | 21.69 | 14.14
mo043 |  | h |  | Oficial 1ª ferrallista. | 0.018 |  |  | 24.04 | 0.43
mo090 |  | h |  | Ayudante ferrallista. | 0.018 |  |  | 22.82 | 0.41
[5 empty] | Subtotal mano de obra: |  |  |  | 26.14
4 |  |  |  | Costes directos complementarios
|  | % |  | Costes directos complementarios | 2 |  |  | 124.78 | 2.5
Coste de mantenimiento decenal: 5,54€ en los primeros 10 años. |  |  |  |  | Costes directos (1+2+3+4): |  |  |  | 127.28
Referencia y título de la norma | [5 empty] | Aplicabilidad(a) | Obligatoriedad(b) |  | Sistema(c)
EN 998-2:2016 | [5 empty] | 1182020 | 1182020 |  | 2+/4
Especificaciones de los morteros para albañilería. Parte 2: Morteros para albañilería
(a) Fecha de aplicabilidad de la norma armonizada
(b) Fecha en que finaliza el período de coexistencia
(c) Sistema de evaluación y verificación de la constancia de las prestaciones