## Hoja 1
LVS030 | m² |  | Vidrio laminar de seguridad, antibala.
Vidrio laminar de seguridad, antibala, de 85 mm de espesor, incoloro, clase de resistencia BR7-NS, según UNE-EN 1063, fijado sobre carpintería con acuñado mediante calzos de apoyo perimetrales y laterales, sellado en frío con silicona sintética incolora (no acrílica), compatible con el material soporte.
Código |  | Unidad |  | Descripción | Rendimiento | Precio unitario | Importe
1 |  |  |  | Materiales
mt21ves030nm |  | m² |  | Vidrio laminar de seguridad, antibala, de 85 mm de espesor, incoloro, clase de resistencia BR7-NS, según UNE-EN 1063. Según UNE-EN ISO 12543-2 y UNE-EN 14449. | 1.006 | 1730.67 | 1741.05
mt21vva015a |  | Ud |  | Cartucho de 310 ml de silicona neutra, incolora, dureza Shore A aproximada de 23, según UNE-EN ISO 868 y recuperación elástica >=80%, según UNE-EN ISO 7389. | 0.29 | 5.77 | 1.67
mt21vva021 |  | Ud |  | Material auxiliar para la colocación de vidrios. | 1 | 1.26 | 1.26
[5 empty] | Subtotal materiales: |  | 1743.98
2 |  |  |  | Mano de obra
mo055 |  | h |  | Oficial 1ª cristalero. | 0.5 | 24.59 | 12.3
mo110 |  | h |  | Ayudante cristalero. | 0.5 | 23.33 | 11.67
[5 empty] | Subtotal mano de obra: |  | 23.97
3 |  |  |  | Costes directos complementarios
|  | % |  | Costes directos complementarios | 2 | 1767.95 | 35.36
Coste de mantenimiento decenal: 198,36€ en los primeros 10 años. |  |  |  |  | Costes directos (1+2+3): |  | 1803.31
Referencia y título de la norma |  |  |  |  | Aplicabilidad(a) | Obligatoriedad(b) |  | Sistema(c)
EN 14449:2005 |  |  |  |  | 132006 | 132007 |  | 1/3/4
Vidrio para la edificación. Vidrio laminado y vidrio laminado de seguridad. Evaluación de la conformidad.
EN 14449:2005/AC:2005 |  |  |  |  | 162006 | 162006
(a) Fecha de aplicabilidad de la norma armonizada
(b) Fecha en que finaliza el período de coexistencia
(c) Sistema de evaluación y verificación de la constancia de las prestaciones