## Hoja 1
NEF015 | m² | Lámina altamente transpirable, por el interior de fachada.
Lámina altamente transpirable, impermeable al agua de lluvia, de polipropileno, con armadura, Lit Light "WÜRTH", de 95 g/m², de 0,02 m de espesor de aire equivalente frente a la difusión de vapor de agua, según UNE-EN 1931, estanqueidad al agua clase W1 según UNE-EN 1928, permeabilidad al aire 0,02 m³/h·m² a 100 Pa, (Euroclase E-d2 de reacción al fuego, según UNE-EN 13501-1). Colocación en obra: con solapes, por el interior del cerramiento vertical. Incluso cinta adhesiva de doble cara Tapeplus "WÜRTH", para fijación a la superficie soporte y cinta autoadhesiva Eurasol Max "WÜRTH" para sellado de juntas.
Código |  | Unidad | Descripción |  | Rendimiento |  | Precio unitario | Importe
1 |  |  | Materiales
mt15pdw010Eb |  | m² | Lámina altamente transpirable, impermeable al agua de lluvia, de polipropileno, con armadura, Lit Light "WÜRTH", de 95 g/m², de 0,02 m de espesor de aire equivalente frente a la difusión de vapor de agua, según UNE-EN 1931, estanqueidad al agua clase W1 según UNE-EN 1928, permeabilidad al aire 0,02 m³/h·m² a 100 Pa, (Euroclase E-d2 de reacción al fuego, según UNE-EN 13501-1), con resistencia a los rayos UV de 2 meses, suministrada en rollos de 1,50x50 m, según UNE-EN 13859-2. |  | 1.15 |  | 3.05 | 3.51
mt15pdw100d |  | m | Cinta adhesiva de doble cara Tapeplus "WÜRTH", con adhesivo acrílico, de 50 mm de anchura, con resistencia a los rayos UV, rango de temperatura de trabajo de -20 a 100°C, suministrada en rollos de 50 m de longitud. |  | 5 |  | 1.12 | 5.6
mt15pdw030d |  | m | Cinta autoadhesiva Eurasol Max "WÜRTH", de polipropileno, con adhesivo acrílico sin disolventes, armadura de poliéster y película de separación de papel siliconado, de 0,29 mm de espesor y 60 mm de anchura, rango de temperatura de trabajo de -40 a 100°C, para el sellado de láminas impermeabilizantes y para el control del vapor, suministrada en rollos de 25 m de longitud. |  | 1.02 |  | 1.87 | 1.91
[5 empty] | Subtotal materiales: |  |  | 11.02
2 |  |  | Mano de obra
mo054 |  | h | Oficial 1ª montador de aislamientos. |  | 0.04 |  | 23.74 | 0.95
mo101 |  | h | Ayudante montador de aislamientos. |  | 0.02 |  | 21.94 | 0.44
[5 empty] | Subtotal mano de obra: |  |  | 1.39
3 |  |  | Costes directos complementarios
|  | % | Costes directos complementarios |  | 2 |  | 12.41 | 0.25
Coste de mantenimiento decenal: 2,82€ en los primeros 10 años. |  |  |  |  | Costes directos (1+2+3): |  |  | 12.66
Referencia y título de la norma |  |  |  | Aplicabilidad(a) |  | Obligatoriedad(b) |  | Sistema(c)
EN 13859-2:2010 |  |  |  | 142011 |  | 142012 |  | 1/3/4
Láminas flexibles para impermeabilización. Definiciones y características de las láminas auxiliares. Parte 2: Láminas auxiliares para muros.
(a) Fecha de aplicabilidad de la norma armonizada
(b) Fecha en que finaliza el período de coexistencia
(c) Sistema de evaluación y verificación de la constancia de las prestaciones