## Hoja 1
QDD012 | m² |  | Cubierta plana no transitable, no ventilada, Deck, tipo convencional. Impermeabilización con láminas asfálticas, tipo bicapa.
Cubierta plana no transitable, no ventilada, Deck, tipo convencional, pendiente del 1% al 5%. SOPORTE BASE: perfil nervado autoportante de chapa de acero galvanizado DX51D+Z275 S 280 de 0,7 mm de espesor, con sección trapezoidal para cubierta Deck, con nervios de 48 mm de altura separados 250 mm; AISLAMIENTO TÉRMICO: panel rígido de lana mineral soldable, hidrofugada, de 50 mm de espesor; IMPERMEABILIZACIÓN: tipo bicapa, adherida, compuesta por una lámina de betún modificado con elastómero SBS, LBM(SBS)-30-FV, y una lámina de betún modificado con elastómero SBS, LBM(SBS)-40/G-FP, totalmente adheridas con soplete, sin coincidir sus juntas. El precio no incluye la ejecución y el sellado de las juntas ni la ejecución de remates en los encuentros con paramentos y desagües.
Código |  | Unidad |  | Descripción |  | Rendimiento |  | Precio unitario | Importe
1 |  |  |  | Materiales
mt13ccg200fc |  | m² |  | Perfil nervado autoportante de chapa de acero galvanizado DX51D+Z275 S 280 de 0,7 mm de espesor, con sección trapezoidal para cubierta Deck, con nervios de 48 mm de altura separados 250 mm, inercia 22,15 cm4 y masa superficial 6,87 kg/m², según UNE-EN 14782. |  | 1.1 |  | 10.64 | 11.7
mt16lrc010fd |  | m² |  | Panel rígido de lana mineral soldable, hidrofugada, según UNE-EN 13162, revestido con betún asfáltico y film de polipropileno termofusible, de 50 mm de espesor, resistencia térmica >= 1,3 m²K/W, conductividad térmica 0,038 W/(mK), Euroclase F de reacción al fuego según UNE-EN 13501-1. |  | 1.05 |  | 25.78 | 27.07
mt16aab010 |  | Ud |  | Fijación mecánica de los paneles aislantes a la chapa metálica (cubiertas deck). |  | 1 |  | 0.16 | 0.16
mt14lga010ca |  | m² |  | Lámina de betún modificado con elastómero SBS, LBM(SBS)-40/G-FP, de 2,5 mm de espesor, masa nominal 4 kg/m², con armadura de fieltro de poliéster reforzado y estabilizado de 160 g/m², con autoprotección mineral de color gris. Según UNE-EN 13707. |  | 1.1 |  | 7.28 | 8.01
mt14lba010a |  | m² |  | Lámina de betún modificado con elastómero SBS, LBM(SBS)-30-FV, de 2,5 mm de espesor, masa nominal 3 kg/m², con armadura de fieltro de fibra de vidrio de 60 g/m², de superficie no protegida. Según UNE-EN 13707. |  | 1.1 |  | 4.8 | 5.28
[6 empty] | Subtotal materiales: |  |  | 52.22
2 |  |  |  | Mano de obra
mo051 |  | h |  | Oficial 1ª montador de cerramientos industriales. |  | 0.15 |  | 23.74 | 3.56
mo098 |  | h |  | Ayudante montador de cerramientos industriales. |  | 0.15 |  | 21.94 | 3.29
mo054 |  | h |  | Oficial 1ª montador de aislamientos. |  | 0.05 |  | 23.74 | 1.19
mo101 |  | h |  | Ayudante montador de aislamientos. |  | 0.05 |  | 21.94 | 1.1
mo029 |  | h |  | Oficial 1ª aplicador de láminas impermeabilizantes. |  | 0.17 |  | 23.1 | 3.93
mo067 |  | h |  | Ayudante aplicador de láminas impermeabilizantes. |  | 0.17 |  | 21.94 | 3.73
[6 empty] | Subtotal mano de obra: |  |  | 16.8
3 |  |  |  | Costes directos complementarios
|  | % |  | Costes directos complementarios |  | 2 |  | 69.02 | 1.38
Coste de mantenimiento decenal: 15,19€ en los primeros 10 años. | [5 empty] | Costes directos (1+2+3): |  |  | 70.4
Referencia y título de la norma |  |  |  |  | Aplicabilidad(a) |  | Obligatoriedad(b) |  | Sistema(c)
EN 14782:2006 |  |  |  |  | 1112010 |  | 1112010 |  | 3/4
Láminas de metal autoportantes para cubiertas y revestimiento de paredes.
EN 13162:2012+A1:2015 |  |  |  |  | 1072020 |  | 1072020 |  | 1/3/4
Productos aislantes térmicos para aplicaciones en la edificación. Productos manufacturados de lana mineral (MW). Especificación.
EN 13707:2004+A2:2009 |  |  |  |  | 142010 |  | 1102010 |  | 1/2+/3/4
Láminas flexibles para la impermeabilización. Láminas bituminosas con armadura para impermeabilización de cubiertas. Definiciones y características.
(a) Fecha de aplicabilidad de la norma armonizada
(b) Fecha en que finaliza el período de coexistencia
(c) Sistema de evaluación y verificación de la constancia de las prestaciones