## Hoja 1
RAA040 | m² |  | Revestimiento interior con piezas de gran formato de gres esmaltado. Colocación en capa fina.
Revestimiento interior con piezas de gran formato de gres esmaltado, de 200x400 mm, gama media, capacidad de absorción de agua E<3%, grupo BIb, según UNE-EN 14411. SOPORTE: paramento de hormigón, vertical, de hasta 3 m de altura. COLOCACIÓN: en capa fina y mediante doble encolado con adhesivo cementoso mejorado, C2 TE, según UNE-EN 12004, con deslizamiento reducido y tiempo abierto ampliado, REJUNTADO: con mortero de juntas cementoso mejorado, con absorción de agua reducida y resistencia elevada a la abrasión tipo CG 2 W A, color blanco, en juntas de 3 mm de espesor. Incluso crucetas de PVC.
Código |  | Unidad |  | Descripción |  | Rendimiento |  | Precio unitario | Importe
1 |  |  |  | Materiales
mt09mcp100f |  | kg |  | Adhesivo cementoso mejorado, C2 TE, según UNE-EN 12004, con deslizamiento reducido y tiempo abierto ampliado, color blanco, a base de cemento de alta resistencia, áridos seleccionados, aditivos y resinas sintéticas, para la colocación en capa fina de todo tipo de piezas cerámicas en paramentos verticales interiores y pavimentos interiores y exteriores. |  | 8 |  | 0.48 | 3.84
mt19abe100cib |  | m² |  | Piezas de gran formato de gres esmaltado, de 200x400 mm, gama media, capacidad de absorción de agua E<3%, grupo BIb, según UNE-EN 14411. |  | 1.05 |  | 15.37 | 16.14
mt09mcp020lE |  | kg |  | Mortero de juntas cementoso mejorado, con absorción de agua reducida y resistencia elevada a la abrasión, tipo CG2 W A, según UNE-EN 13888, color blanco, para juntas de 2 a 15 mm, a base de cemento de alta resistencia, áridos seleccionados, aditivos especiales y pigmentos, con efecto antimoho, antiverdín y preventivo de las eflorescencias, hidrorrepelente, especial para rejuntado de todo tipo de piezas cerámicas y piedras naturales en zonas de proliferación de microorganismos. |  | 0.19 |  | 1.43 | 0.27
mt18acc100a |  | Ud |  | Kit de crucetas de PVC para garantizar un espesor de las juntas entre piezas de entre 1 y 20 mm, en revestimientos y pavimentos cerámicos. |  | 0.25 |  | 2.4 | 0.6
[6 empty] | Subtotal materiales: |  |  | 20.85
2 |  |  |  | Mano de obra
mo024 |  | h |  | Oficial 1ª alicatador. |  | 0.388 |  | 22.13 | 8.59
mo062 |  | h |  | Ayudante alicatador. |  | 0.194 |  | 21.02 | 4.08
[6 empty] | Subtotal mano de obra: |  |  | 12.67
3 |  |  |  | Costes directos complementarios
|  | % |  | Costes directos complementarios |  | 2 |  | 33.52 | 0.67
Coste de mantenimiento decenal: 7,18€ en los primeros 10 años. | [5 empty] | Costes directos (1+2+3): |  |  | 34.19
Referencia y título de la norma |  |  |  |  | Aplicabilidad(a) |  | Obligatoriedad(b) |  | Sistema(c)
EN 12004:2007+A1:2012 |  |  |  |  | 142013 |  | 172013 |  | 3
Adhesivos para baldosas cerámicas. Requisitos, evaluación de la conformidad, clasificación y designación.
EN 14411:2012 |  |  |  |  | 172013 |  | 172014 |  | 1/3/4
Baldosas cerámicas. Definiciones, clasificación, características, evaluación de la conformidad y marcado.
(a) Fecha de aplicabilidad de la norma armonizada
(b) Fecha en que finaliza el período de coexistencia
(c) Sistema de evaluación y verificación de la constancia de las prestaciones