## Hoja 1
FLP010 | m² |  | Cerramiento de fachada de paneles de poliestireno expandido.
Cerramiento de fachada formado por paneles rígidos de poliestireno expandido, de color blanco, de forma ondulada, de 180 mm de espesor, armados en ambas caras con una malla de acero galvanizado de alta resistencia, de 2,5 mm de diámetro y 6,5x13 cm de luz de malla, fijados entre sí con alambre; proyección, en cada una de las caras de los paneles, de dos capas de hormigón HA-25/P/4/XC2, proyectado por vía húmeda, acabado maestreado, de 35 mm de espesor total.
Código |  | Unidad |  | Descripción | Rendimiento |  |  | Precio unitario | Importe
1 |  |  |  | Materiales
mt07aco010g |  | kg |  | Acero en barras corrugadas, UNE-EN 10080 B 500 S, suministrado en obra en barras sin elaborar, de varios diámetros. | 0.23 |  |  | 1.22 | 0.28
mt16pes020i |  | m² |  | Panel rígido de poliestireno expandido, de color blanco, de forma ondulada, de 180 mm de espesor, armado en ambas caras con una malla de acero galvanizado de alta resistencia, de 2,5 mm de diámetro y 6,5x13 cm de luz de malla, según UNE-EN 13163, resistencia térmica 4,86 m²K/W, conductividad térmica 0,037 W/(mK), Euroclase E de reacción al fuego según UNE-EN 13501-1, para formación de cerramiento. Incluso conectores de acero galvanizado de 3 mm de diámetro. | 1 |  |  | 31.24 | 31.24
mt08var050 |  | kg |  | Alambre galvanizado para atar, de 1,30 mm de diámetro. | 0.08 |  |  | 1.5 | 0.12
mt10heb010a |  | m³ |  | Hormigón HA-25/P/4/XC2, acabado maestreado, con fibras de refuerzo de polipropileno de 12 mm de longitud, fabricado en central, para proyectar sobre paneles aislantes. | 0.07 |  |  | 92 | 6.44
mt16pes100b |  | m |  | Malla de acero galvanizado de alta resistencia, de 520 mm de anchura, 2,5 mm de diámetro y 1162 mm de longitud, para refuerzo de esquinas en huecos de fachada y solape de paneles. | 0.4 |  |  | 2.09 | 0.84
mt16pes110c |  | m |  | Malla angular de acero galvanizado de alta resistencia, de 162x422 mm, 2,5 mm de diámetro y 1162 mm de longitud, para refuerzo de esquinas y rincones. | 0.2 |  |  | 1.96 | 0.39
[5 empty] | Subtotal materiales: |  |  |  | 39.31
2 |  |  |  | Equipo y maquinaria
mq06gun010 |  | h |  | Gunitadora de hormigón por vía húmeda 33 kW. | 0.189 |  |  | 14.54 | 2.75
[5 empty] | Subtotal equipo y maquinaria: |  |  |  | 2.75
3 |  |  |  | Mano de obra
mo020 |  | h |  | Oficial 1ª construcción. | 0.854 |  |  | 22.13 | 18.9
mo113 |  | h |  | Peón ordinario construcción. | 0.854 |  |  | 20.78 | 17.75
mo051 |  | h |  | Oficial 1ª montador de cerramientos industriales. | 0.285 |  |  | 22.74 | 6.48
mo098 |  | h |  | Ayudante montador de cerramientos industriales. | 0.285 |  |  | 21.02 | 5.99
[5 empty] | Subtotal mano de obra: |  |  |  | 49.12
4 |  |  |  | Costes directos complementarios
|  | % |  | Costes directos complementarios | 2 |  |  | 91.18 | 1.82
Coste de mantenimiento decenal: 10,23€ en los primeros 10 años. |  |  |  |  | Costes directos (1+2+3+4): |  |  |  | 93
Referencia y título de la norma | [5 empty] | Aplicabilidad(a) | Obligatoriedad(b) |  | Sistema(c)
EN 13163:2012+A1:2015 | [5 empty] | 1072020 | 1072020 |  | 1/3/4
Productos aislantes térmicos para aplicaciones en la edificación. Productos manufacturados de poliestireno expandido (EPS). Especificación.
(a) Fecha de aplicabilidad de la norma armonizada
(b) Fecha en que finaliza el período de coexistencia
(c) Sistema de evaluación y verificación de la constancia de las prestaciones