## Hoja 1
LVS010 | m² |  | Vidrio laminar de seguridad.
Vidrio laminar de seguridad, compuesto por dos lunas de 6 mm de espesor unidas mediante dos láminas incoloras de butiral de polivinilo, de 0,38 mm de espesor cada una, clasificación de prestaciones 1B1, según UNE-EN 12600, fijado sobre carpintería con acuñado mediante calzos de apoyo perimetrales y laterales, sellado en frío con silicona sintética incolora (no acrílica), compatible con el material soporte.
Código |  | Unidad |  | Descripción |  | Rendimiento |  | Precio unitario | Importe
1 |  |  |  | Materiales
mt21ves010da |  | m² |  | Vidrio laminar de seguridad, compuesto por dos lunas de 6 mm de espesor unidas mediante dos láminas incoloras de butiral de polivinilo, de 0,38 mm de espesor cada una, clasificación de prestaciones 1B1, según UNE-EN 12600. Según UNE-EN ISO 12543-2 y UNE-EN 14449 |  | 1.006 |  | 47.89 | 48.18
mt21vva015a |  | Ud |  | Cartucho de 310 ml de silicona neutra, incolora, dureza Shore A aproximada de 23, según UNE-EN ISO 868 y recuperación elástica >=80%, según UNE-EN ISO 7389. |  | 0.29 |  | 5.77 | 1.67
mt21vva021 |  | Ud |  | Material auxiliar para la colocación de vidrios. |  | 1 |  | 1.26 | 1.26
[6 empty] | Subtotal materiales: |  |  | 51.11
2 |  |  |  | Mano de obra
mo055 |  | h |  | Oficial 1ª cristalero. |  | 0.509 |  | 23.55 | 11.99
mo110 |  | h |  | Ayudante cristalero. |  | 0.509 |  | 22.35 | 11.38
[6 empty] | Subtotal mano de obra: |  |  | 23.37
3 |  |  |  | Costes directos complementarios
|  | % |  | Costes directos complementarios |  | 2 |  | 74.48 | 1.49
Coste de mantenimiento decenal: 8,36€ en los primeros 10 años. | [5 empty] | Costes directos (1+2+3): |  |  | 75.97
Referencia y título de la norma |  |  |  |  | Aplicabilidad(a) |  | Obligatoriedad(b) |  | Sistema(c)
EN 14449:2005 |  |  |  |  | 132006 |  | 132007 |  | 1/3/4
Vidrio para la edificación. Vidrio laminado y vidrio laminado de seguridad. Evaluación de la conformidad.
EN 14449:2005/AC:2005 |  |  |  |  | 162006 |  | 162006
(a) Fecha de aplicabilidad de la norma armonizada
(b) Fecha en que finaliza el período de coexistencia
(c) Sistema de evaluación y verificación de la constancia de las prestaciones