## Hoja 1
NEU040 | m² | Freno de vapor, por el exterior de cubierta plana.
Freno de vapor con estanqueidad al aire, impermeable al agua de lluvia, de polipropileno, con armadura Vapor 180 "ROTHOBLAAS", de 0,60 mm de espesor y 180 g/m², de 3 m de espesor de aire equivalente frente a la difusión de vapor de agua, según UNE-EN 1931, permeabilidad al aire 0,02 m³/h·m² a 50 Pa, Euroclase E de reacción al fuego, según UNE-EN 13501-1. Colocación en obra: con solapes, por el exterior de la cubierta plana. Incluso grapas L "ROTHOBLAAS" y cinta autoadhesiva Easy Band "ROTHOBLAAS" para sellado de juntas.
Código |  | Unidad | Descripción |  | Rendimiento |  | Precio unitario | Importe
1 |  |  | Materiales
mt15pdr100Kya |  | m² | Freno de vapor con estanqueidad al aire, impermeable al agua de lluvia, de polipropileno, con armadura Vapor 180 "ROTHOBLAAS", de 0,6 mm de espesor y 180 g/m², de 3 m de espesor de aire equivalente frente a la difusión de vapor de agua, según UNE-EN 1931, permeabilidad al aire 0,02 m³/h·m² a 50 Pa, Euroclase E de reacción al fuego, según UNE-EN 13501-1, rango de temperatura de trabajo de -20 a 80°C, suministrado en rollos de 1,50x50 m, según UNE-EN 13984. |  | 1.2 |  | 4.21 | 5.05
mt15pdr300ta |  | Ud | Grapa L "ROTHOBLAAS", de acero galvanizado, de 8 mm de altura; para la fijación de láminas para el control del vapor. |  | 5 |  | 0.02 | 0.1
mt15pdr160h |  | m | Cinta autoadhesiva Easy Band "ROTHOBLAAS", de polietileno, con adhesivo acrílico sin disolventes, armadura de polietileno y película de separación de papel siliconado, de 0,28 mm de espesor y 60 mm de anchura, con resistencia a los rayos UV, rango de temperatura de trabajo de -40 a 100°C, para aplicar en interiores y exteriores, para la fijación y el sellado de láminas impermeabilizantes y para el control del vapor, suministrada en rollos de 25 m de longitud. |  | 1.02 |  | 1.4 | 1.43
[5 empty] | Subtotal materiales: |  |  | 6.58
2 |  |  | Mano de obra
mo054 |  | h | Oficial 1ª montador de aislamientos. |  | 0.045 |  | 23.74 | 1.07
mo101 |  | h | Ayudante montador de aislamientos. |  | 0.023 |  | 21.94 | 0.5
[5 empty] | Subtotal mano de obra: |  |  | 1.57
3 |  |  | Costes directos complementarios
|  | % | Costes directos complementarios |  | 2 |  | 8.15 | 0.16
Coste de mantenimiento decenal: 1,82€ en los primeros 10 años. |  |  |  |  | Costes directos (1+2+3): |  |  | 8.31
Referencia y título de la norma |  |  |  | Aplicabilidad(a) |  | Obligatoriedad(b) |  | Sistema(c)
EN 13984:2013 |  |  |  | 1112010 |  | 1112010 |  | 1/3/4
Láminas flexibles para impermeabilización. Láminas plásticas y de caucho para el control del vapor. Definiciones y características.
(a) Fecha de aplicabilidad de la norma armonizada
(b) Fecha en que finaliza el período de coexistencia
(c) Sistema de evaluación y verificación de la constancia de las prestaciones