## Hoja 1
NGU010 | m² | Capa separadora en cubierta plana: geotextil no tejido.
Capa separadora en cubierta plana: geotextil no tejido sintético, termosoldado, de polipropileno, con una resistencia a la tracción longitudinal de 12,5 kN/m, una apertura de cono al ensayo de perforación dinámica según UNE-EN ISO 13433 inferior a 60 mm, resistencia CBR a punzonamiento 22 kN y una masa superficial de 170 g/m². Colocación en obra: con solapes, directamente bajo el aislamiento térmico.
Código |  | Unidad | Descripción |  | Rendimiento |  | Precio unitario | Importe
1 |  |  | Materiales
mt14gso010cw |  | m² | Geotextil no tejido sintético, termosoldado, de polipropileno, con una resistencia a la tracción longitudinal de 12,5 kN/m, una apertura de cono al ensayo de perforación dinámica según UNE-EN ISO 13433 inferior a 60 mm, resistencia CBR a punzonamiento 22 kN y una masa superficial de 170 g/m², según UNE-EN 13252. |  | 1.1 |  | 1.39 | 1.53
[5 empty] | Subtotal materiales: |  |  | 1.53
2 |  |  | Mano de obra
mo029 |  | h | Oficial 1ª aplicador de láminas impermeabilizantes. |  | 0.022 |  | 23.1 | 0.51
mo067 |  | h | Ayudante aplicador de láminas impermeabilizantes. |  | 0.044 |  | 21.94 | 0.97
[5 empty] | Subtotal mano de obra: |  |  | 1.48
3 |  |  | Costes directos complementarios
|  | % | Costes directos complementarios |  | 2 |  | 3.01 | 0.06
Coste de mantenimiento decenal: 0,15€ en los primeros 10 años. |  |  |  |  | Costes directos (1+2+3): |  |  | 3.07
Referencia y título de la norma |  |  |  | Aplicabilidad(a) |  | Obligatoriedad(b) |  | Sistema(c)
EN 13252:2016 |  |  |  | 1032020 |  | 1032020 |  | 2+/4
Geotextiles y productos relacionados. Características requeridas para su uso en sistemas de drenaje.
(a) Fecha de aplicabilidad de la norma armonizada
(b) Fecha en que finaliza el período de coexistencia
(c) Sistema de evaluación y verificación de la constancia de las prestaciones