## Hoja 1
NIA025 | m |  | Impermeabilización de esquinas y encuentros con mortero.
Refuerzo de impermeabilización de esquinas y encuentros entre paramentos de cemento, hormigón o bloques de hormigón, mediante la apertura de una roza continua de 2x1 cm, formando aristas rectas, introducción en la misma de una junta estanca deformable y sellado con mástico estanco y deformable, y terminación en ángulo cóncavo, a media caña, con mortero reparador, modificado con polímeros, reforzado con fibras, de muy alta resistencia mecánica y retracción compensada, con una resistencia a compresión a 28 días mayor o igual a 50 N/mm² y un módulo de elasticidad mayor o igual a 20000 N/mm², clase R4, tipo PCC, según UNE-EN 1504-3, Euroclase A1 de reacción al fuego, según UNE-EN 13501-1, compuesto por cementos especiales, áridos seleccionados, aditivos y fibras, aplicado en varias capas, con un radio de curvatura de 10 cm.
Código |  | Unidad |  | Descripción |  | Rendimiento |  | Precio unitario | Importe
1 |  |  |  | Materiales
mt15bas170a |  | m |  | Perfil hidroexpansivo formado por una mezcla extruida y vulcanizada de caucho natural, caucho sintético y resinas hidroexpansivas, de 20x10 mm, con una capacidad de hinchamiento en presencia de agua del 250% y elevada resistencia a la presión hidrostática. |  | 1 |  | 6.88 | 6.88
mt15sja120 |  | kg |  | Sellado con mástico estanco y deformable. |  | 1 |  | 2.45 | 2.45
mt28mrp010g |  | kg |  | Mortero reparador, modificado con polímeros, reforzado con fibras, de muy alta resistencia mecánica y retracción compensada, con una resistencia a compresión a 28 días mayor o igual a 50 N/mm² y un módulo de elasticidad mayor o igual a 20000 N/mm², clase R4, tipo PCC, según UNE-EN 1504-3, Euroclase A1 de reacción al fuego, según UNE-EN 13501-1, compuesto por cementos especiales, áridos seleccionados, aditivos y fibras, aplicado en espesores de hasta 50 mm en vertical sin encofrar y 100 mm en horizontal, para reparar elementos constructivos de hormigón estructural. |  | 3 |  | 0.92 | 2.76
[6 empty] | Subtotal materiales: |  |  | 12.09
2 |  |  |  | Mano de obra
mo112 |  | h |  | Peón especializado construcción. |  | 0.217 |  | 22.05 | 4.78
mo032 |  | h |  | Oficial 1ª aplicador de productos impermeabilizantes. |  | 0.087 |  | 23.1 | 2.01
mo070 |  | h |  | Ayudante aplicador de productos impermeabilizantes. |  | 0.087 |  | 21.94 | 1.91
[6 empty] | Subtotal mano de obra: |  |  | 8.7
3 |  |  |  | Costes directos complementarios
|  | % |  | Costes directos complementarios |  | 2 |  | 20.79 | 0.42
Coste de mantenimiento decenal: 0,85€ en los primeros 10 años. | [5 empty] | Costes directos (1+2+3): |  |  | 21.21
Referencia y título de la norma |  |  |  |  | Aplicabilidad(a) |  | Obligatoriedad(b) |  | Sistema(c)
EN 1504-3:2005 |  |  |  |  | 1102010 |  | 112009 |  | 1/2+/3/4
Productos y sistemas para la protección y reparación de estructuras de hormigón — Parte 3: Reparación estructural y no estructural
(a) Fecha de aplicabilidad de la norma armonizada
(b) Fecha en que finaliza el período de coexistencia
(c) Sistema de evaluación y verificación de la constancia de las prestaciones