## Hoja 1
NKF010 | m² |  | Aislamiento térmico en cámaras de aire de cerramiento de doble hoja de fábrica, por insuflación, desde el interior, de nódulos de lana mineral.
Aislamiento térmico en cerramientos de doble hoja de fábrica, rellenando el interior de la cámara de aire de 40 mm de espesor medio, por insuflación, desde el interior, de nódulos de lana mineral, según UNE-EN 14064-1, no aptos como soporte nutritivo para el desarrollo de hongos ni bacterias, densidad 50 kg/m³ y conductividad térmica 0,035 W/(mK).
Código |  | Unidad |  | Descripción | Rendimiento |  |  | Precio unitario | Importe
1 |  |  |  | Materiales
mt16lvi100e |  | kg |  | Nódulos de lana mineral, según UNE-EN 14064-1, no aptos como soporte nutritivo para el desarrollo de hongos ni bacterias, densidad 50 kg/m³ y conductividad térmica 0,035 W/(mK), Euroclase A1 de reacción al fuego según UNE-EN 13501-1, capacidad de absorción de agua a corto plazo <=1 kg/m², calor específico 800 J/kgK y factor de resistencia a la difusión del vapor de agua 1; para relleno de cámaras por insuflación. | 2.3 |  |  | 5 | 11.5
mt28mop190b |  | kg |  | Mortero de cemento, tipo GP CSIII W2, según UNE-EN 998-1, para uso en exteriores, color gris, compuesto por cemento de alta resistencia, áridos seleccionados y otros aditivos, suministrado en sacos. | 0.6 |  |  | 0.16 | 0.1
[5 empty] | Subtotal materiales: |  |  |  | 11.6
2 |  |  |  | Equipo y maquinaria
mq08mpa010 |  | h |  | Maquinaria para insuflación de aislamiento en cámaras de aire. | 0.096 |  |  | 14.56 | 1.4
[5 empty] | Subtotal equipo y maquinaria: |  |  |  | 1.4
3 |  |  |  | Mano de obra
mo030 |  | h |  | Oficial 1ª aplicador de productos aislantes. | 0.106 |  |  | 23.1 | 2.45
mo068 |  | h |  | Ayudante aplicador de productos aislantes. | 0.106 |  |  | 21.94 | 2.33
[5 empty] | Subtotal mano de obra: |  |  |  | 4.78
4 |  |  |  | Costes directos complementarios
|  | % |  | Costes directos complementarios | 2 |  |  | 17.78 | 0.36
[5 empty] | Costes directos (1+2+3+4): |  |  |  | 18.14
Referencia y título de la norma | [5 empty] | Aplicabilidad(a) | Obligatoriedad(b) |  | Sistema(c)
EN 998-1:2016 | [5 empty] | 1182020 | 1182020 |  | 4
Especificaciones de los morteros para albañilería. Parte 1: Morteros para revoco y enlucido.
(a) Fecha de aplicabilidad de la norma armonizada
(b) Fecha en que finaliza el período de coexistencia
(c) Sistema de evaluación y verificación de la constancia de las prestaciones