## Hoja 1
NLG310 | m² |  | Impermeabilización líquida, para reparación de cubiertas arquitectónicas, aplicación mecánica en caliente. Sistema MasterSeal Roof "MBCC de Sika".
Impermeabilización líquida, para reparación de cubiertas arquitectónicas, de 2 a 2,5 mm de espesor total, sobre superficie soporte de cerámica vitrificada. Sistema MasterSeal Roof 2689 "MBCC de Sika" formado por impermeabilizante líquido, MasterSeal M 689 "MBCC de Sika", aplicada mediante sistema de proyección mecánica en caliente, previa imprimación con MasterSeal P 682 "MBCC de Sika", y aplicación de MasterSeal P 691 "MBCC de Sika" como puente de unión; y sellado de la impermeabilización con dos capas de membrana elástica impermeabilizante de color gris RAL 7032, MasterSeal TC 259 "MBCC de Sika".
Código |  | Unidad |  | Descripción | Rendimiento | Precio unitario | Importe
1 |  |  |  | Materiales
mt15bas120k |  | kg |  | Imprimación incolora, MasterSeal P 682 "MBCC de Sika", a base de silano monocomponente y disolventes, con resistencia a los rayos UV, para aplicar sobre superficie soporte de cerámica vitrificada con un paño. | 0.05 | 44.63 | 2.23
mt15bas120m |  | kg |  | Imprimación incolora, MasterSeal P 691 "MBCC de Sika", a base de resina de poliuretano monocomponente y disolventes, para aplicar sobre PVC, EPDM, madera, poliéster o fibrocemento, sobre membranas proyectadas tipo MasterSeal o como puente de unión con rastrillo de goma y rodillo de pelo corto. | 0.1 | 16.19 | 1.62
mt15bas180a |  | kg |  | Impermeabilizante líquido, MasterSeal M 689 "MBCC de Sika", de dos componentes a base de resina de poliurea sin disolventes, para aplicar mediante sistema de proyección mecánica en caliente, para conformar una membrana impermeable en cubiertas planas o inclinadas. | 2.25 | 10.48 | 23.58
mt15bas150a |  | kg |  | Membrana elástica impermeabilizante de color gris RAL 7032, MasterSeal TC 259 "MBCC de Sika", compuesto por poliuretano alifático monocomponente y disolventes, con resistencia a los rayos UV, de aplicación como capa de acabado elástica para protección frente a la intemperie, en el sistema MasterSeal Roof de impermeabilización vista de cubiertas. | 0.2 | 16.63 | 3.33
[5 empty] | Subtotal materiales: |  | 30.76
2 |  |  |  | Equipo y maquinaria
mq06pyp010 |  | h |  | Equipo completo para proyección de productos impermeabilizantes líquidos en caliente. | 0.232 | 2.68 | 0.62
[5 empty] | Subtotal equipo y maquinaria: |  | 0.62
3 |  |  |  | Mano de obra
mo032 |  | h |  | Oficial 1ª aplicador de productos impermeabilizantes. | 0.416 | 22.13 | 9.21
mo070 |  | h |  | Ayudante aplicador de productos impermeabilizantes. | 0.416 | 21.02 | 8.74
[5 empty] | Subtotal mano de obra: |  | 17.95
4 |  |  |  | Costes directos complementarios
|  | % |  | Costes directos complementarios | 2 | 49.33 | 0.99
Coste de mantenimiento decenal: 5,03€ en los primeros 10 años. |  |  |  |  | Costes directos (1+2+3+4): |  | 50.32