## Hoja 1
QBF030 | Ud |  | Encuentro de cubierta plana transitable, ventilada con sumidero. Impermeabilización con láminas asfálticas.
Encuentro de cubierta plana transitable, ventilada, con solado fijo, tipo convencional con sumidero de salida vertical, realizando un rebaje en el soporte alrededor del sumidero, en el que se recibirá la impermeabilización formada por: pieza de refuerzo de lámina de betún modificado con elastómero SBS, LBM(SBS)-40-FP, con armadura de fieltro de poliéster no tejido de 160 g/m², de superficie no protegida, totalmente adherida al soporte con soplete, previa imprimación con emulsión asfáltica aniónica con cargas tipo EB, y colocación de sumidero de caucho EPDM, de salida vertical, de 80 mm de diámetro, con rejilla plana de caucho EPDM, íntegramente adherido a la pieza de refuerzo anterior con soplete.
Código |  | Unidad |  | Descripción |  | Rendimiento |  | Precio unitario | Importe
1 |  |  |  | Materiales
mt14iea020c |  | kg |  | Emulsión asfáltica aniónica con cargas tipo EB, según UNE 104231. |  | 0.3 |  | 3.3 | 0.99
mt14lba010g |  | m² |  | Lámina de betún modificado con elastómero SBS, LBM(SBS)-40-FP, de 3,5 mm de espesor, masa nominal 4 kg/m², con armadura de fieltro de poliéster no tejido de 160 g/m², de superficie no protegida. Según UNE-EN 13707. |  | 1.05 |  | 6.93 | 7.28
mt15acc050be |  | Ud |  | Sumidero de caucho EPDM, de salida vertical, de 80 mm de diámetro, con rejilla plana de caucho EPDM. |  | 1 |  | 8.6 | 8.6
[6 empty] | Subtotal materiales: |  |  | 16.87
2 |  |  |  | Mano de obra
mo029 |  | h |  | Oficial 1ª aplicador de láminas impermeabilizantes. |  | 0.35 |  | 22.13 | 7.75
mo067 |  | h |  | Ayudante aplicador de láminas impermeabilizantes. |  | 0.35 |  | 21.02 | 7.36
mo008 |  | h |  | Oficial 1ª fontanero. |  | 0.328 |  | 22.74 | 7.46
[6 empty] | Subtotal mano de obra: |  |  | 22.57
3 |  |  |  | Costes directos complementarios
|  | % |  | Costes directos complementarios |  | 2 |  | 39.44 | 0.79
Coste de mantenimiento decenal: 13,20€ en los primeros 10 años. | [5 empty] | Costes directos (1+2+3): |  |  | 40.23
Referencia y título de la norma |  |  |  |  | Aplicabilidad(a) |  | Obligatoriedad(b) |  | Sistema(c)
EN 13707:2004+A2:2009 |  |  |  |  | 142010 |  | 1102010 |  | 1/2+/3/4
Láminas flexibles para la impermeabilización. Láminas bituminosas con armadura para impermeabilización de cubiertas. Definiciones y características.
(a) Fecha de aplicabilidad de la norma armonizada
(b) Fecha en que finaliza el período de coexistencia
(c) Sistema de evaluación y verificación de la constancia de las prestaciones