## Hoja 1
QCN010 | m² |  | Panel sándwich, para cubierta plana.
Panel sándwich machihembrado en las cuatro caras, compuesto de: cara exterior de placa de cemento reforzado con fibras, de 12 mm de espesor, núcleo aislante de espuma de poliestireno extruido de 40 mm de espesor y cara interior de placa de yeso reforzado con fibras, de 12 mm de espesor, de 2400x550 mm, transmitancia térmica 0,717 W/(m²K), Euroclase B-s1, d0 de reacción al fuego, según UNE-EN 13501-1, fijado con tornillos autorroscantes de cabeza avellanada, de acero galvanizado, sobre estructura de madera, con una luz entre apoyos de 60 cm, para cubierta plana.
Código |  | Unidad |  | Descripción | Rendimiento | Precio unitario | Importe
1 |  |  |  | Materiales
mt13pst018hh |  | m² |  | Panel sándwich machihembrado en las cuatro caras, compuesto de: cara exterior de placa de cemento reforzado con fibras, de 12 mm de espesor, núcleo aislante de espuma de poliestireno extruido de 40 mm de espesor y cara interior de placa de yeso reforzado con fibras, de 12 mm de espesor, de 2400x550 mm, transmitancia térmica 0,717 W/(m²K), Euroclase B-s1, d0 de reacción al fuego, según UNE-EN 13501-1. | 1.05 | 62.42 | 65.54
mt13pst100h |  | Ud |  | Tornillo autorroscante de cabeza avellanada, de acero galvanizado, de 6 mm de diámetro y 110 mm de longitud. | 12 | 0.41 | 4.92
[5 empty] | Subtotal materiales: |  | 70.46
2 |  |  |  | Mano de obra
mo054 |  | h |  | Oficial 1ª montador de aislamientos. | 0.197 | 22.74 | 4.48
mo101 |  | h |  | Ayudante montador de aislamientos. | 0.197 | 21.02 | 4.14
[5 empty] | Subtotal mano de obra: |  | 8.62
3 |  |  |  | Costes directos complementarios
|  | % |  | Costes directos complementarios | 2 | 79.08 | 1.58
[5 empty] | Costes directos (1+2+3): |  | 80.66