## Hoja 1
RAP320 | m² | Revestimiento exterior con piezas de piedra natural. Colocación en capa fina.
Revestimiento exterior con piezas calibradas y biseladas de mármol, procedente de España, Blanco Macael, 30,5x30,5x1 cm, acabado pulido. SOPORTE: paramento de fábrica de piezas con huecos, vertical, de hasta 3 m de altura. COLOCACIÓN: en capa fina con adhesivo cementoso mejorado, C2 TE, según UNE-EN 12004, con deslizamiento reducido y tiempo abierto ampliado. REJUNTADO: con mortero de juntas cementoso mejorado, con absorción de agua reducida y resistencia elevada a la abrasión tipo CG 2 W A, color blanco, en juntas de 3 mm de espesor. Incluso separadores de PVC, para juntas horizontales.
Código |  | Unidad | Descripción |  | Rendimiento |  | Precio unitario | Importe
1 |  |  | Materiales
mt09mcp100d |  | kg | Adhesivo cementoso mejorado, C2 TE, según UNE-EN 12004, con deslizamiento reducido y tiempo abierto ampliado, color blanco, a base de cemento de alta resistencia, áridos seleccionados, aditivos y resinas sintéticas, para la colocación en capa fina de todo tipo de piezas cerámicas en paramentos verticales interiores y pavimentos interiores y exteriores. |  | 4 |  | 0.5 | 2
mt19pmn010a |  | m² | Piezas calibradas y biseladas de mármol, procedente de España, Blanco Macael, 30,5x30,5x1 cm, acabado pulido, densidad 2710 kg/m³, según UNE-EN 1936, resistencia a compresión 85 MPa, según UNE-EN 1926, resistencia a flexión 14 MPa, según UNE-EN 12372, absorción de agua por capilaridad menor de 5 kg/m² min½, según UNE-EN 1925, coeficiente de absorción de agua <= 0,07%, según UNE-EN 13755, Euroclase A1 de reacción al fuego, según Comisión 96/603/EC, según UNE-EN 12057. |  | 1.05 |  | 59.14 | 62.1
mt18acc040a |  | Ud | Separadores de PVC, para juntas horizontales en paramentos de piedra natural. |  | 8 |  | 0.02 | 0.16
mt09mcp020dB |  | kg | Mortero de juntas cementoso mejorado, con absorción de agua reducida y resistencia elevada a la abrasión, tipo CG2 W A, según UNE-EN 13888, color blanco, para juntas de 2 a 20 mm, a base de aglomerantes especiales, áridos seleccionados, aditivos especiales, fibras, resinas sintéticas y pigmentos, con efecto antimoho, antiverdín y preventivo de las eflorescencias, hidrorrepelente, de fraguado y endurecimiento rápido, especial para rejuntado de todo tipo de piezas cerámicas y piedras naturales en zonas de proliferación de microorganismos. |  | 0.33 |  | 2.72 | 0.9
[5 empty] | Subtotal materiales: |  |  | 65.16
2 |  |  | Mano de obra
mo022 |  | h | Oficial 1ª colocador de piedra natural. |  | 1.114 |  | 22.13 | 24.65
mo060 |  | h | Ayudante colocador de piedra natural. |  | 1.114 |  | 21.02 | 23.42
[5 empty] | Subtotal mano de obra: |  |  | 48.07
3 |  |  | Costes directos complementarios
|  | % | Costes directos complementarios |  | 2 |  | 113.23 | 2.26
Coste de mantenimiento decenal: 26,56€ en los primeros 10 años. |  |  |  |  | Costes directos (1+2+3): |  |  | 115.49
Referencia y título de la norma |  |  |  | Aplicabilidad(a) |  | Obligatoriedad(b) |  | Sistema(c)
EN 12004:2007+A1:2012 |  |  |  | 142013 |  | 172013 |  | 3
Adhesivos para baldosas cerámicas. Requisitos, evaluación de la conformidad, clasificación y designación.
EN 12057:2004 |  |  |  | 192005 |  | 192006 |  | 3/4
Productos de piedra natural. Plaquetas. Requisitos
(a) Fecha de aplicabilidad de la norma armonizada
(b) Fecha en que finaliza el período de coexistencia
(c) Sistema de evaluación y verificación de la constancia de las prestaciones