## Hoja 1
RSQ030 | m² | Pavimento continuo de micromortero natural de cal.
Pavimento continuo de micromortero, de 2 a 4 mm de espesor, realizado sobre superficie absorbente. CAPA BASE: micromortero natural de cal, compuesto por cal hidráulica natural, tipo NHL 5, según UNE-EN 459-1 y áridos seleccionados con granulometría de hasta 600 micras, color blanco, en dos capas, (0,75 kg/m² cada capa) y malla de fibra de vidrio antiálcalis, de 2,2x2,3 mm de luz de malla, de 58 g/m² de masa superficial. CAPA DECORATIVA: micromortero natural de cal, compuesto por cal hidráulica natural, tipo NHL 5, según UNE-EN 459-1 y áridos seleccionados con granulometría de hasta 100 micras, color blanco, en dos capas, (0,15 kg/m² cada capa). CAPA DE SELLADO: una mano de mezcla de aceites y resinas vegetales y una mano de pasta a base de ceras naturales y propóleo. El precio no incluye la superficie soporte.
Código |  | Unidad | Descripción |  | Rendimiento |  | Precio unitario | Importe
1 |  |  | Materiales
mt28mcc050a |  | m² | Malla de fibra de vidrio antiálcalis, de 2,2x2,3 mm de luz de malla, de 58 g/m² de masa superficial, para armar micromorteros. |  | 1.05 |  | 2.33 | 2.45
mt28mcn010a |  | kg | Micromortero natural de cal, compuesto por cal hidráulica natural, tipo NHL 5, según UNE-EN 459-1 y áridos seleccionados con granulometría de hasta 600 micras, color blanco, densidad 1200 kg/m³, resistencia a compresión 5 N/mm², sin sustancias orgánicas volátiles (VOC), suministrado en sacos, según UNE-EN 13813. |  | 1.5 |  | 2.42 | 3.63
mt28mcn010c |  | kg | Micromortero natural de cal, compuesto por cal hidráulica natural, tipo NHL 5, según UNE-EN 459-1 y áridos seleccionados con granulometría de hasta 100 micras, color blanco, densidad 800 kg/m³, resistencia a compresión 5 N/mm², sin sustancias orgánicas volátiles (VOC), suministrado en sacos, según UNE-EN 13813. |  | 0.3 |  | 7.76 | 2.33
mt28mcn020a |  | l | Mezcla de aceites y resinas vegetales, para aplicar con brocha o rodillo. |  | 0.3 |  | 28.91 | 8.67
mt22www090a |  | l | Pasta a base de ceras naturales y propóleo, para aplicar con rodillo. |  | 0.15 |  | 38.41 | 5.76
mt08aaa010a |  | m³ | Agua. |  | 0.054 |  | 1.5 | 0.08
[5 empty] | Subtotal materiales: |  |  | 22.92
2 |  |  | Mano de obra
mo020 |  | h | Oficial 1ª construcción. |  | 0.873 |  | 22.13 | 19.32
mo113 |  | h | Peón ordinario construcción. |  | 1.559 |  | 20.78 | 32.4
[5 empty] | Subtotal mano de obra: |  |  | 51.72
3 |  |  | Costes directos complementarios
|  | % | Costes directos complementarios |  | 2 |  | 74.64 | 1.49
Coste de mantenimiento decenal: 15,91€ en los primeros 10 años. |  |  |  |  | Costes directos (1+2+3): |  |  | 76.13
Referencia y título de la norma |  |  |  | Aplicabilidad(a) |  | Obligatoriedad(b) |  | Sistema(c)
EN 13813:2002 |  |  |  | 182003 |  | 182004 |  | 1/3/4
Mortero para recrecidos y acabados de suelos. Propiedades y requisitos.
(a) Fecha de aplicabilidad de la norma armonizada
(b) Fecha en que finaliza el período de coexistencia
(c) Sistema de evaluación y verificación de la constancia de las prestaciones