## Hoja 1
RUL010 | m² | Reparación de revestimiento con mortero de cal sin aditivos. Sistema "CUMEN".
Reparación de revestimiento con mortero de cal sin aditivos, sobre soporte de entramado ligero de madera y paja, sistema "CUMEN". PREPARACIÓN DEL SOPORTE: picado de enfoscado de cemento, para eliminar las partes sueltas presentes en el 20% de la superficie soporte, con medios manuales. CAPA DE ADHERENCIA: una primera capa de lechada fluida, tipo CL 90-S ML, a base de cal aérea hidratada, "CUMEN", con una relación agua/cal de 2,7 dosificada en peso y 300 kg/m³ de cal y una segunda capa de pasta de cal, tipo CL 90-S PL, a base de cal aérea hidratada, "CUMEN", con una relación agua/cal de 2 dosificada en peso y 350 kg/m³ de cal. CAPA BASE: aplicación manual de revoco de mortero natural de cal sin aditivos, Mortero Cal Base "CUMEN", tipo GP CSII W1, según UNE-EN 998-1, de color Natural, de 15 mm de espesor, maestreado, con acabado rugoso. CAPA DE ACABADO: aplicación manual de revoco de mortero natural de cal sin aditivos, Mortero Cal Fino "CUMEN", tipo CR CSII W1, según UNE-EN 998-1, de color Blanco Romano, de 7 mm de espesor, con acabado fratasado.
Código |  | Unidad | Descripción |  | Rendimiento |  | Precio unitario | Importe
1 |  |  | Materiales
mt08aaa010a |  | m³ | Agua. |  | 1.023 |  | 1.5 | 1.53
mt08cal011b |  | kg | Cal aérea hidratada, "CUMEN", tipo CL 90-S, según UNE-EN 459-1, en sacos. |  | 1.3 |  | 0.45 | 0.59
mt28mcu010ge |  | kg | Mortero natural de cal sin aditivos, Mortero Cal Base "CUMEN", tipo GP CSII W1, según UNE-EN 998-1, para uso en interiores o en exteriores, de color Natural, compuesto por cal hidratada en polvo CL 90-S, según UNE-EN 459-1, y áridos seleccionados con granulometría de hasta 3 mm de diámetro, sin pigmentación, suministrado en sacos. |  | 30 |  | 0.24 | 7.2
mt28mcu010hb |  | kg | Mortero natural de cal sin aditivos, Mortero Cal Fino "CUMEN", tipo CR CSII W1, según UNE-EN 998-1, para uso en interiores o en exteriores, de color Blanco Romano, compuesto por cal hidratada en polvo CL 90-S, según UNE-EN 459-1, áridos seleccionados con granulometría de hasta 3 mm de diámetro y pigmentos minerales, suministrado en sacos. |  | 14 |  | 0.39 | 5.46
[5 empty] | Subtotal materiales: |  |  | 14.78
2 |  |  | Mano de obra
mo113 |  | h | Peón ordinario construcción. |  | 0.165 |  | 21.69 | 3.58
mo039 |  | h | Oficial 1ª revocador. |  | 1.201 |  | 23.1 | 27.74
mo111 |  | h | Peón especializado revocador. |  | 0.631 |  | 22.4 | 14.13
[5 empty] | Subtotal mano de obra: |  |  | 45.45
3 |  |  | Costes directos complementarios
|  | % | Costes directos complementarios |  | 2 |  | 60.23 | 1.2
Coste de mantenimiento decenal: 11,00€ en los primeros 10 años. |  |  |  |  | Costes directos (1+2+3): |  |  | 61.43
Referencia y título de la norma |  |  |  | Aplicabilidad(a) |  | Obligatoriedad(b) |  | Sistema(c)
EN 459-1:2010 |  |  |  | 162011 |  | 162012 |  | 2+
Cales para la construcción. Parte 1: Definiciones, especificaciones y criterios de conformidad
EN 998-1:2016 |  |  |  | 1182020 |  | 1182020 |  | 4
Especificaciones de los morteros para albañilería. Parte 1: Morteros para revoco y enlucido.
(a) Fecha de aplicabilidad de la norma armonizada
(b) Fecha en que finaliza el período de coexistencia
(c) Sistema de evaluación y verificación de la constancia de las prestaciones