## Hoja 1
RYY070 | m² |  | Rehabilitación de revestimiento exterior de fachada de chapa metálica.
Rehabilitación de revestimiento exterior de fachada de chapa metálica, mediante la aplicación manual de dos manos de revestimiento elástico anticorrosivo a base de copolímeros acrílicos en dispersión acuosa, color a elegir, acabado mate, textura lisa, (rendimiento: 0,25 l/m² cada mano), previa aplicación de una mano de revestimiento elástico anticorrosivo a base de copolímeros acrílicos en dispersión acuosa, color blanco, acabado mate, textura lisa, (rendimiento: 0,25 l/m²). Incluso detergente alcalino, para eliminar los restos de suciedad, solución de ácido clorhídrico diluido en diez partes de agua, para eliminar las manchas de óxido presentes en la superficie soporte y decapante universal de alta eficiencia, para eliminar la capa de pintura en mal estado.
Código |  | Unidad |  | Descripción | Rendimiento | Precio unitario | Importe
1 |  |  |  | Materiales
mt27tth030a |  | l |  | Detergente alcalino, incoloro. | 0.25 | 9.42 | 2.36
mt27pfj120 |  | l |  | Solución de ácido clorhídrico diluido en diez partes de agua. | 0.15 | 5 | 0.75
mt27pfj201a |  | l |  | Decapante universal de alta eficiencia, a base de disolventes orgánicos, para aplicar con brocha o rodillo. | 0.5 | 15.81 | 7.91
mt27pir090a |  | l |  | Revestimiento elástico anticorrosivo, color blanco, acabado mate, textura lisa, a base de copolímeros acrílicos en dispersión acuosa, dióxido de titanio, pigmentos extendedores seleccionados y pigmentos anticorrosivos, exenta de plomo y de cromatos, antimoho y antiverdín, autolimpiable y con resistencia a los rayos UV, para aplicar con pistola. | 0.25 | 14.07 | 3.52
mt27pir090i |  | l |  | Revestimiento elástico anticorrosivo, color a elegir, acabado mate, textura lisa, a base de copolímeros acrílicos en dispersión acuosa, dióxido de titanio, pigmentos extendedores seleccionados y pigmentos anticorrosivos, exenta de plomo y de cromatos, antimoho y antiverdín, autolimpiable y con resistencia a los rayos UV, para aplicar con pistola. | 0.5 | 14.07 | 7.04
[5 empty] | Subtotal materiales: |  | 21.58
2 |  |  |  | Equipo y maquinaria
mq08lch020c |  | h |  | Equipo de chorro de agua a presión, con adaptador para lanza de agua. | 0.227 | 6.06 | 1.38
mq07ple010bg |  | Ud |  | Alquiler diario de cesta elevadora de brazo articulado, motor diésel, de 16 m de altura máxima de trabajo, incluso mantenimiento y seguro de responsabilidad civil. | 0.01 | 129.04 | 1.29
[5 empty] | Subtotal equipo y maquinaria: |  | 2.67
3 |  |  |  | Mano de obra
mo038 |  | h |  | Oficial 1ª pintor. | 1.608 | 23.1 | 37.14
mo076 |  | h |  | Ayudante pintor. | 1.608 | 21.94 | 35.28
[5 empty] | Subtotal mano de obra: |  | 72.42
4 |  |  |  | Costes directos complementarios
|  | % |  | Costes directos complementarios | 2 | 96.67 | 1.93
[5 empty] | Costes directos (1+2+3+4): |  | 98.6