## Hoja 1
UXE050 | m² |  | Estabilización de caminos y senderos, mediante aporte de mezcla de zahorra y ligante Greenfor Dust Plus "FORESA", fabricada en central.
Estabilización de caminos y senderos, mediante aporte de una capa superficial de 15 cm de espesor, de mezcla de zahorra natural caliza, cemento Portland CEM I 32,5 N, (con una proporción en volumen del 2% del total de la mezcla), ligante Greenfor Dust Plus "FORESA" diluido en agua (4 (kg/m³)) y agua, fabricada en central, suministrada a pie de obra con camiones, extendida y nivelada sobre la superficie soporte previamente preparada; compactación con rodillo vibrante de guiado manual, hasta alcanzar una densidad seca no inferior al 95% de la máxima obtenida en el ensayo Proctor Modificado, realizado según UNE 103501; y tratamiento superficial del suelo para evitar el levantamiento de polvo, mediante riego con ligante Greenfor Dust Plus "FORESA" diluido en agua (0,5 kg/m²). El precio no incluye la realización del ensayo Proctor Modificado.
Código |  | Unidad |  | Descripción | Rendimiento |  |  | Precio unitario | Importe
1 |  |  |  | Materiales
mt01zah010a |  | t |  | Zahorra natural caliza. | 0.323 |  |  | 10 | 3.23
mt08cem010a |  | kg |  | Cemento Portland CEM I 32,5 N, en sacos, según UNE-EN 197-1. | 12.994 |  |  | 0.11 | 1.43
mt01ppf010d |  | kg |  | Ligante Greenfor Dust Plus "FORESA" diluido en agua, color blanco, a base de acetato de vinilo y éster vinílico de ácido versático, libre de alquilfenoles y de amoníaco. | 1.1 |  |  | 1.75 | 1.93
mt08aaa010a |  | m³ |  | Agua. | 0.023 |  |  | 1.5 | 0.03
[5 empty] | Subtotal materiales: |  |  |  | 6.62
2 |  |  |  | Equipo y maquinaria
mq09tra010 |  | h |  | Tractor agrícola, de 37 kW, equipado con rotovator. | 0.017 |  |  | 44.24 | 0.75
mq04dua020b |  | h |  | Dumper de descarga frontal de 2 t de carga útil. | 0.017 |  |  | 10.38 | 0.18
mq02roa010a |  | h |  | Rodillo vibrante de guiado manual, de 700 kg, anchura de trabajo 70 cm. | 0.017 |  |  | 9.48 | 0.16
mq02cia020j |  | h |  | Camión cisterna, de 8 m³ de capacidad. | 0.006 |  |  | 118.9 | 0.71
[5 empty] | Subtotal equipo y maquinaria: |  |  |  | 1.8
3 |  |  |  | Mano de obra
mo113 |  | h |  | Peón ordinario construcción. | 0.017 |  |  | 21.69 | 0.37
[5 empty] | Subtotal mano de obra: |  |  |  | 0.37
4 |  |  |  | Costes directos complementarios
|  | % |  | Costes directos complementarios | 2 |  |  | 8.79 | 0.18
[5 empty] | Costes directos (1+2+3+4): |  |  |  | 8.97
Referencia y título de la norma | [5 empty] | Aplicabilidad(a) | Obligatoriedad(b) |  | Sistema(c)
EN 197-1:2011 | [5 empty] | 172012 | 172013 |  | 1+
Cemento. Parte 1: Composición, especificaciones y criterios de conformidad de los cementos comunes.
(a) Fecha de aplicabilidad de la norma armonizada
(b) Fecha en que finaliza el período de coexistencia
(c) Sistema de evaluación y verificación de la constancia de las prestaciones