## Hoja 1
ZHS030 | m² | Sistema "ROCKWOOL" de aislamiento térmico de solera con pavimento existente.
Rehabilitación energética de solera en contacto con el terreno, mediante el sistema "ROCKWOOL" de aislamiento térmico por la cara superior del pavimento existente, formado por panel rígido de lana de roca volcánica Rocksol 525, "ROCKWOOL", de 15 mm de espesor; film de polietileno de baja densidad (LDPE) de 0,2 mm de espesor; capa de nivelación de 40 mm de espesor, de mortero autonivelante, CT - C10 - F3 según UNE-EN 13813, vertido con mezcladora-bombeadora; y pavimento de baldosas cerámicas de gres esmaltado, de 25x25 cm, 8 €/m², capacidad de absorción de agua E<3%, grupo BIb, resistencia al deslizamiento Rd<=15, clase 0, recibidas con adhesivo cementoso de uso exclusivo para interiores, Ci sin ninguna característica adicional, color gris y rejuntadas con mortero de juntas cementoso mejorado, con absorción de agua reducida y resistencia elevada a la abrasión tipo CG 2 W A, color blanco, para juntas de 2 a 15 mm.
Código |  |  | Unidad | Descripción | Rendimiento |  |  | Precio unitario | Importe
1 |  |  |  | Materiales
mt16lrw040a |  |  | m² | Panel rígido de lana de roca volcánica Rocksol 525 "ROCKWOOL", según UNE-EN 13162, no revestido, de 15 mm de espesor, resistencia térmica 0,35 m²K/W, conductividad térmica 0,038 W/(mK), Euroclase A1 de reacción al fuego según UNE-EN 13501-1, densidad 150 kg/m³, calor específico 840 J/kgK y factor de resistencia a la difusión del vapor de agua 1,3. | 1.2 |  |  | 10.5 | 12.6
mt15var010c |  |  | m² | Barrera de vapor de film de polietileno de baja densidad (LDPE), de 0,2 mm de espesor y 200 g/m² de masa superficial. | 1.1 |  |  | 0.6 | 0.66
mt16aaa030 |  |  | m | Cinta autoadhesiva para sellado de juntas. | 0.25 |  |  | 0.3 | 0.08
mt09mal010a |  |  | m³ | Mortero autonivelante, CT - C10 - F3 según UNE-EN 13813, a base de cemento, para espesores de 4 a 10 cm, usado en nivelación de pavimentos. | 0.04 |  |  | 64.99 | 2.6
mt09mcr021a |  |  | kg | Adhesivo cementoso de uso exclusivo para interiores, Ci, color gris. | 3 |  |  | 0.22 | 0.66
mt18bde020ff800 |  |  | m² | Baldosa cerámica de gres esmaltado, 25x25 cm, 8,00€/m², capacidad de absorción de agua 3%<=E<6%, grupo BIIa, según UNE-EN 14411, resistencia al deslizamiento 35<Rd<=45 según UNE-EN 16165, resbaladicidad clase 2 según CTE. | 1.05 |  |  | 8 | 8.4
mt09mcp020bB |  |  | kg | Mortero de juntas cementoso mejorado, con absorción de agua reducida y resistencia elevada a la abrasión, tipo CG2 W A, según UNE-EN 13888, color blanco, para juntas de 2 a 15 mm, a base de cemento de alta resistencia, áridos seleccionados, aditivos especiales y pigmentos, con efecto antimoho, antiverdín y preventivo de las eflorescencias, hidrorrepelente, especial para rejuntado de todo tipo de piezas cerámicas y piedras naturales en zonas de proliferación de microorganismos. | 0.04 |  |  | 1.46 | 0.06
[5 empty] | Subtotal materiales: |  |  |  | 25.06
2 |  |  |  | Equipo y maquinaria
mq06pym010 |  |  | h | Mezcladora-bombeadora para morteros y yesos proyectados, de 3 m³/h. | 0.015 |  |  | 8.52 | 0.13
[5 empty] | Subtotal equipo y maquinaria: |  |  |  | 0.13
3 |  |  |  | Mano de obra
mo020 |  |  | h | Oficial 1ª construcción. | 0.087 |  |  | 22.13 | 1.93
mo113 |  |  | h | Peón ordinario construcción. | 0.058 |  |  | 20.78 | 1.21
mo023 |  |  | h | Oficial 1ª solador. | 0.437 |  |  | 22.13 | 9.67
mo061 |  |  | h | Ayudante solador. | 0.219 |  |  | 21.02 | 4.6
mo054 |  |  | h | Oficial 1ª montador de aislamientos. | 0.109 |  |  | 22.74 | 2.48
mo101 |  |  | h | Ayudante montador de aislamientos. | 0.109 |  |  | 21.02 | 2.29
[5 empty] | Subtotal mano de obra: |  |  |  | 22.18
4 |  |  |  | Costes directos complementarios
|  |  | % | Costes directos complementarios | 2 |  |  | 47.37 | 0.95
Coste de mantenimiento decenal: 3,04€ en los primeros 10 años. |  |  |  |  | Costes directos (1+2+3+4): |  |  |  | 48.32
Referencia y título de la norma | [5 empty] | Aplicabilidad(a) | Obligatoriedad(b) |  | Sistema(c)
EN 13162:2012+A1:2015 | [5 empty] | 1072020 | 1072020 |  | 1/3/4
Productos aislantes térmicos para aplicaciones en la edificación. Productos manufacturados de lana mineral (MW). Especificación.
EN 13813:2002 | [5 empty] | 182003 | 182004 |  | 1/3/4
Mortero para recrecidos y acabados de suelos. Propiedades y requisitos.
EN 14411:2012 | [5 empty] | 172013 | 172014 |  | 1/3/4
Baldosas cerámicas. Definiciones, clasificación, características, evaluación de la conformidad y marcado.
(a) Fecha de aplicabilidad de la norma armonizada
(b) Fecha en que finaliza el período de coexistencia
(c) Sistema de evaluación y verificación de la constancia de las prestaciones